## Synthèse
Synthèse — tous les échantillons (volumes en µL)
Volumes liés par formule aux feuilles AS026–AS031. Colonnes spectres à remplir après mesure.
ID | Feuille | Ordre d'ajout | PEG | NP | Mg | PAN | Cu | EDTA | Ca | BRB | H2O | Volume total | Nombre de coups | Notes
AS026_1 | AS026 | NP > PEG > Mg > PAN > H2O | 750 | 750 | 208 | 30 |  |  |  |  | 1500 | 3238
AS026_2 | AS026 | NP > PEG > Mg > PAN > Cu > H20 | 750 | 750 | 416 | 30 | 1000 |  |  |  | 500 | 3446
AS026_3 | AS026 | NP > PEG > Mg > PAN > H2O | 750 | 750 | 208 | 30 |  |  |  |  | 1500 | 3238
AS026_4 | AS026 | NP > PEG > Mg > PAN > Cu > H20 | 750 | 750 | 416 | 30 | 1000 |  |  |  | 500 | 3446
AS026_5 | AS026 | NP > PEG > PAN > Mg > H2O | 750 | 750 | 208 | 30 |  |  |  |  | 1500 | 3238
AS026_6 | AS026 | NP > PEG > Mg > PAN > H2O | 750 | 750 | 208 | 30 |  |  |  |  | 1500 | 3238
AS027_1 | AS027 | Cu > PEG > NP > Mg > PAN > H2O | 750 | 750 | 200 | 30 | 1000 |  |  |  | 500 | 3230
AS027_2 | AS027 | PEG > NP > Ca > PAN > H2O | 750 | 750 |  | 30 |  |  | 200 |  | 500 | 2230
AS027_3 | AS027 | H2O > PEG > NP > Mg > H2O | 750 | 750 | 400 | [5 empty] | 1000 | 3400
AS027_4 | AS027 | Cu > PEG > NP > Mg > PAN > H2O | 750 | 750 | 200 | 30 | 1000 |  |  |  | 500 | 3230
AS027_5 | AS027 | Cu > PEG > NP > Ca > PAN > H2O | 750 | 750 |  | 30 | 1000 |  | 200 |  | 500 | 3230
AS028_1 | AS028 | Cu > H2O > PEG > NP > Mg > PAN | 750 | 750 | 400 | 30 | 1000 |  |  |  | 500 | 3430
AS028_2 | AS028 | Cu > PEG > NP > Mg > PAN > H2O | 750 | 750 | 400 | 30 | 1000 |  |  |  | 500 | 3430
AS028_3 | AS028 | H2O > PEG > NP > Mg > PAN | 750 | 750 | 400 | 30 |  |  |  |  | 500 | 2430
AS028_4 | AS028 | PEG > NP > Mg > PAN > Cu > H2O | 750 | 750 | 400 | 30 | 1000 |  |  |  | 500 | 3430
AS028_5 | AS028 | PEG > NP > Mg > PAN > H2O > Cu | 750 | 750 | 400 | 30 | 1000 |  |  |  | 500 | 3430
AS029_1 | AS029 | PEG > NP > Mg > PAN > Cu > BRB | 750 | 750 | 800 | 30 | 1000 |  |  | 100 |  | 3430
AS029_2 | AS029 | PEG > NP > Mg > PAN > BRB > Cu | 750 | 750 | 800 | 30 | 1000 |  |  | 100 |  | 3430
AS029_3 | AS029 | PEG > NP > Mg > PAN > Cu > BRB | 750 | 750 | 400 | 30 | 1000 |  |  | 100 |  | 3030
AS029_4 | AS029 | PEG > NP > Mg > PAN > BRB > Cu | 750 | 750 | 400 | 30 | 1000 |  |  | 500 |  | 3430
AS030_1 | AS030 | PEG > NP > Mg > PAN > Cu > EDTA > H2O | 750 | 750 | 400 | 30 | 1000 | 0 |  |  | 500 | 3430
AS030_2 | AS030 | PEG > NP > Mg > PAN > Cu > EDTA > H2O | 750 | 750 | 400 | 30 | 1000 | 25 |  |  | 475 | 3430
AS030_3 | AS030 | PEG > NP > Mg > PAN > Cu > EDTA > H2O | 750 | 750 | 400 | 30 | 1000 | 50 |  |  | 450 | 3430
AS030_4 | AS030 | PEG > NP > Mg > PAN > Cu > EDTA > H2O | 750 | 750 | 400 | 30 | 1000 | 75 |  |  | 425 | 3430
AS030_5 | AS030 | PEG > NP > PAN > Mg > Cu > EDTA > H2O | 750 | 750 | 400 | 30 | 1000 | 0 |  |  | 425 | 3355
AS031_1 | AS031 | PEG > NP > Mg > PAN > EDTA > Cu > H2O | 750 | 750 | 400 | à vérifier | 1000 | 0 |  |  | 500 | 3400
AS031_2 | AS031 | PEG > NP > Mg > PAN > EDTA > Cu > H2O | 750 | 750 | 400 | à vérifier | 1000 | 25 |  |  | 475 | 3400
AS031_3 | AS031 | PEG > NP > Mg > PAN > EDTA > Cu > H2O | 750 | 750 | 400 | à vérifier | 1000 | 50 |  |  | 450 | 3400
AS031_4 | AS031 | PEG > NP > Mg > PAN > EDTA > Cu > H2O | 750 | 750 | 400 | à vérifier | 1000 | 75 |  |  | 425 | 3400

## AS026
AS026 — remplissage des échantillons
Ordre d’ajout conservé. Tous les volumes ont été convertis en microlitres (uL) quand c’était lisible.
AS026_1 |  |  | AS026_2 |  |  | AS026_3 |  |  | AS026_4 |  |  | AS026_5 |  |  | AS026_6
Ordre | Réactif | Volume (uL) | Ordre | Réactif | Volume (uL) | Ordre | Réactif | Volume (uL) | Ordre | Réactif | Volume (uL) | Ordre | Réactif | Volume (uL) | Ordre | Réactif | Volume (uL)
1 | NP | 750 | 1 | NP | 750 | 1 | NP | 750 | 1 | NP | 750 | 1 | NP | 750 | 1 | NP | 750
2 | PEG | 750 | 2 | PEG | 750 | 2 | PEG | 750 | 2 | PEG | 750 | 2 | PEG | 750 | 2 | PEG | 750
3 | Mg | 208 | 3 | Mg | 416 | 3 | Mg | 208 | 3 | Mg | 416 | 3 | PAN | 30 | 3 | Mg | 208
4 | PAN | 30 | 4 | PAN | 30 | 4 | PAN | 30 | 4 | PAN | 30 | 4 | Mg | 208 | 4 | PAN | 30
5 | H2O | 1500 | 5 | Cu | 1000 | 5 | H2O | 1500 | 5 | Cu | 1000 | 5 | H2O | 1500 | 5 | H2O | 1500
|  |  | 6 | H20 | 500 |  |  |  | 6 | H20 | 500
Légende
AS026_1 — référence
Réactif / ordre modifié vs AS026_1
Volume modifié vs AS026_1

## AS027
AS027 — remplissage des échantillons
Ordre d’ajout conservé. Tous les volumes ont été convertis en microlitres (uL) quand c’était lisible.
AS027_1 |  |  | AS027_2 |  |  | AS027_3 |  |  | AS027_4 |  |  | AS027_5
Ordre | Réactif | Volume (uL) | Ordre | Réactif | Volume (uL) | Ordre | Réactif | Volume (uL) | Ordre | Réactif | Volume (uL) | Ordre | Réactif | Volume (uL)
1 | Cu | 1000 | 1 | PEG | 750 | 1 | H2O | 1000 | 1 | Cu | 1000 | 1 | Cu | 1000
2 | PEG | 750 | 2 | NP | 750 | 2 | PEG | 750 | 2 | PEG | 750 | 2 | PEG | 750
3 | NP | 750 | 3 | Ca | 200 | 3 | NP | 750 | 3 | NP | 750 | 3 | NP | 750
4 | Mg | 200 | 4 | PAN | 30 |  | Mg | 400 | 4 | Mg | 200 | 4 | Ca | 200
5 | PAN | 30 | 5 | H2O | 500 |  | H2O | 500 | 5 | PAN | 30 | 5 | PAN | 30
6 | H2O | 500 | [6 empty] | 6 | H2O | 500 | 6 | H2O | 500
Légende
AS027_1 — référence
Réactif / ordre modifié vs AS027_1
Volume modifié vs AS027_1

## AS028
AS028 — remplissage des échantillons
Ordre d’ajout conservé. Tous les volumes ont été convertis en microlitres (uL) quand c’était lisible.
AS028_1 |  |  | AS028_2 |  |  | AS028_3 |  |  | AS028_4 |  |  | AS028_5
Ordre | Réactif | Volume (uL) | Ordre | Réactif | Volume (uL) | Ordre | Réactif | Volume (uL) | Ordre | Réactif | Volume (uL) | Ordre | Réactif | Volume (uL)
1 | Cu | 1000 | 1 | Cu | 1000 | 1 | H2O | 500 | 1 | PEG | 750 | 1 | PEG | 750
2 | H2O | 500 | 2 | PEG | 750 | 2 | PEG | 750 | 2 | NP | 750 | 2 | NP | 750
3 | PEG | 750 | 3 | NP | 750 | 3 | NP | 750 | 3 | Mg | 400 | 3 | Mg | 400
4 | NP | 750 | 4 | Mg | 400 | 4 | Mg | 400 | 4 | PAN | 30 | 4 | PAN | 30
5 | Mg | 400 | 5 | PAN | 30 | 5 | PAN | 30 | 5 | Cu | 1000 | 5 | H2O | 500
6 | PAN | 30 | 6 | H2O | 500 |  |  |  | 6 | H2O | 500 | 6 | Cu | 1000
Légende
AS028_1 — référence
Volume modifié vs AS028_1

## AS029
AS029 — remplissage des échantillons
Ordre d’ajout conservé. Tous les volumes ont été convertis en microlitres (uL) quand c’était lisible.
AS029_1 |  |  | AS029_2 |  |  | AS029_3 |  |  | AS029_4
Ordre | Réactif | Volume (uL) | Ordre | Réactif | Volume (uL) | Ordre | Réactif | Volume (uL) | Ordre | Réactif | Volume (uL)
1 | PEG | 750 | 1 | PEG | 750 | 1 | PEG | 750 | 1 | PEG | 750
2 | NP | 750 | 2 | NP | 750 | 2 | NP | 750 | 2 | NP | 750
3 | Mg | 800 | 3 | Mg | 800 | 3 | Mg | 400 | 3 | Mg | 400
4 | PAN | 30 | 4 | PAN | 30 | 4 | PAN | 30 | 4 | PAN | 30
5 | Cu | 1000 | 5 | BRB | 100 | 5 | Cu | 1000 | 5 | BRB | 500
6 | BRB | 100 | 6 | Cu | 1000 | 6 | BRB | 100 | 6 | Cu | 1000
Légende
AS029_1 — référence
Réactif / ordre modifié vs AS029_1
Volume modifié vs AS029_1

## AS030
AS030 — remplissage des échantillons
Ordre d’ajout conservé. Tous les volumes ont été convertis en microlitres (uL) quand c’était lisible.
AS030_1 |  |  | AS030_2 |  |  | AS030_3 |  |  | AS030_4 |  |  | AS030_5
Ordre | Réactif | Volume (uL) | Ordre | Réactif | Volume (uL) | Ordre | Réactif | Volume (uL) | Ordre | Réactif | Volume (uL) | Ordre | Réactif | Volume (uL)
1 | PEG | 750 | 1 | PEG | 750 | 1 | PEG | 750 | 1 | PEG | 750 | 1 | PEG | 750
2 | NP | 750 | 2 | NP | 750 | 2 | NP | 750 | 2 | NP | 750 | 2 | NP | 750
3 | Mg | 400 | 3 | Mg | 400 | 3 | Mg | 400 | 3 | Mg | 400 | 3 | PAN | 30
4 | PAN | 30 | 4 | PAN | 30 | 4 | PAN | 30 | 4 | PAN | 30 | 4 | Mg | 400
5 | Cu | 1000 | 5 | Cu | 1000 | 5 | Cu | 1000 | 5 | Cu | 1000 | 5 | Cu | 1000
6 | EDTA | 0 | 6 | EDTA | 25 | 6 | EDTA | 50 | 6 | EDTA | 75 | 6 | EDTA | 0
7 | H2O | 500 | 7 | H2O | 475 | 7 | H2O | 450 | 7 | H2O | 425 | 7 | H2O | 425
Légende
AS030_1 — référence
Réactif / ordre modifié vs AS030_1
Volume modifié vs AS030_1

## AS031
AS031 — remplissage des échantillons
Ordre d’ajout conservé. Tous les volumes ont été convertis en microlitres (uL) quand c’était lisible.
AS031_1 |  |  | AS031_2 |  |  | AS031_3 |  |  | AS031_4
Ordre | Réactif | Volume (uL) | Ordre | Réactif | Volume (uL) | Ordre | Réactif | Volume (uL) | Ordre | Réactif | Volume (uL)
1 | PEG | 750 | 1 | PEG | 750 | 1 | PEG | 750 | 1 | PEG | 750
2 | NP | 750 | 2 | NP | 750 | 2 | NP | 750 | 2 | NP | 750
3 | Mg | 400 | 3 | Mg | 400 | 3 | Mg | 400 | 3 | Mg | 400
4 | PAN | à vérifier | 4 | PAN | à vérifier | 4 | PAN | à vérifier | 4 | PAN | à vérifier
5 | EDTA | 0 | 5 | EDTA | 25 | 5 | EDTA | 50 | 5 | EDTA | 75
6 | Cu | 1000 | 6 | Cu | 1000 | 6 | Cu | 1000 | 6 | Cu | 1000
7 | H2O | 500 | 7 | H2O | 475 | 7 | H2O | 450 | 7 | H2O | 425
Légende
AS031_1 — référence
Réactif / ordre modifié vs AS031_1
Volume modifié vs AS031_1