## AS026
ASO26 — remplissage des échantillons
Ordre d’ajout conservé. Tous les volumes ont été convertis en microlitres (uL) quand c’était lisible.
Échantillon 1 |  |  | Échantillon 2 |  |  | Échantillon 3 |  |  | Échantillon 4
Ordre | Réactif | Volume (uL) | Ordre | Réactif | Volume (uL) | Ordre | Réactif | Volume (uL) | Ordre | Réactif | Volume (uL)
1 | NP | 750 | 1 | NP | 750 | 1 | NP | 750 | 1 | NP | 750
2 | PEG | 750 | 2 | PEG | 750 | 2 | PEG | 750 | 2 | PEG | 750
3 | Mg | 208 | 3 | Mg | 416 | 3 | Mg | 208 | 3 | Mg | 416
4 | PAN | 30 | 4 | Cu | 1000 | 4 | PAN | 30 | 4 | Cu | 1000
5 | H2O | 1500 | 5 | H20 | 500 | 5 | H2O | 1500 | 5 | H20 | 500
Échantillon 5 |  |  | Échantillon 6
Ordre | Réactif | Volume (uL) | Ordre | Réactif | Volume (uL)
1 | NP | 750 | 1 | NP | 750
2 | PEG | 750 | 2 | PEG | 750
3 | PAN | 30 | 3 | Mg | 208
4 | Mg | 208 | 4 | PAN | 30
5 | H2O | 1500 | 5 | H2O | 1500

## AS027
ASO27 — remplissage des échantillons
Ordre d’ajout conservé. Tous les volumes ont été convertis en microlitres (uL) quand c’était lisible.
Échantillon 1 |  |  | Échantillon 2 |  |  | Échantillon 3 |  |  | Échantillon 4 |  |  | Échantillon 5
Ordre | Réactif | Volume (uL) | Ordre | Réactif | Volume (uL) | Ordre | Réactif | Volume (uL) | Ordre | Réactif | Volume (uL) | Ordre | Réactif | Volume (uL)
1 | Cu | 1000 | 1 | PEG | 750 | 1 | H2O | 1000 | 1 | Cu | 1000 | 1 | Cu | 1000
2 | PEG | 750 | 2 | NP | 750 | 2 | PEG | 750 | 2 | PEG | 750 | 2 | PEG | 750
3 | NP | 750 | 3 | Ca | 200 | 3 | NP | 750 | 3 | NP | 750 | 3 | NP | 750
4 | Mg | 200 | 4 | PAN | 30 |  | Mg | 400 | 4 | Mg | 200 | 4 | Ca | 200
5 | PAN | 30 | 5 | H2O | 500 |  | H2O | 500 | 5 | PAN | 30 | 5 | PAN | 30
6 | H2O | 500 | [6 empty] | 6 | H2O | 500 | 6 | H2O | 500

## AS028
ASO28 — remplissage des échantillons
Ordre d’ajout conservé. Tous les volumes ont été convertis en microlitres (uL) quand c’était lisible.
Échantillon 1 |  |  | Échantillon 2 |  |  | Échantillon 3 |  |  | Échantillon 4 |  |  | Échantillon 5
Ordre | Réactif | Volume (uL) | Ordre | Réactif | Volume (uL) | Ordre | Réactif | Volume (uL) | Ordre | Réactif | Volume (uL) | Ordre | Réactif | Volume (uL)
1 | Cu | 1000 | 1 | Cu | 1000 | 1 | H2O | 500 | 1 | PEG | 750 | 1 | PEG | 750
2 | H2O | 500 | 2 | PEG | 750 | 2 | PEG | 750 | 2 | NP | 750 | 2 | NP | 750
3 | PEG | 750 | 3 | NP | 750 | 3 | NP | 750 | 3 | Mg | 400 | 3 | Mg | 400
4 | NP | 750 | 4 | Mg | 400 | 4 | Mg | 400 | 4 | PAN | 30 | 4 | PAN | 30
5 | Mg | 400 | 5 | PAN | 30 | 5 | PAN | 30 | 5 | Cu | 1000 | 5 | H2O | 500
6 | PAN | 30 | 6 | H2O | 500 |  |  |  | 6 | H2O | 500 | 6 | Cu | 1000

## AS029
ASO29 — remplissage des échantillons
Ordre d’ajout conservé. Tous les volumes ont été convertis en microlitres (uL) quand c’était lisible.
Échantillon 1 |  |  | Échantillon 2 |  |  | Échantillon 3 |  |  | Échantillon 4
Ordre | Réactif | Volume (uL) | Ordre | Réactif | Volume (uL) | Ordre | Réactif | Volume (uL) | Ordre | Réactif | Volume (uL)
1 | PEG | 750 | 1 | PEG | 750 | 1 | PEG | 750 | 1 | PEG | 750
2 | NP | 750 | 2 | NP | 750 | 2 | NP | 750 | 2 | NP | 750
3 | Mg | 800 | 3 | Mg | 800 | 3 | Mg | 400 | 3 | Mg | 400
4 | PAN | 30 | 4 | PAN | 30 | 4 | PAN | 30 | 4 | PAN | 30
5 | Cu | 1000 | 5 | BRB | 100 | 5 | Cu | 1000 | 5 | BRB | 500
6 | BRB | 100 | 6 | Cu | 1000 | 6 | BRB | 100 | 6 | Cu | 1000

## AS030
ASO30 — remplissage des échantillons
Ordre d’ajout conservé. Tous les volumes ont été convertis en microlitres (uL) quand c’était lisible.
Échantillon 1 |  |  | Échantillon 2 |  |  | Échantillon 3 |  |  | Échantillon 4 |  |  | Échantillon 5
Ordre | Réactif | Volume (uL) | Ordre | Réactif | Volume (uL) | Ordre | Réactif | Volume (uL) | Ordre | Réactif | Volume (uL) | Ordre | Réactif | Volume (uL)
1 | PEG | 750 | 1 | PEG | 750 | 1 | PEG | 750 | 1 | PEG | 750 | 1 | PEG | 750
2 | NP | 750 | 2 | NP | 750 | 2 | NP | 750 | 2 | NP | 750 | 2 | NP | 750
3 | Mg | 400 | 3 | Mg | 400 | 3 | Mg | 400 | 3 | Mg | 400 | 3 | PAN | 30
4 | PAN | 30 | 4 | PAN | 30 | 4 | PAN | 30 | 4 | PAN | 30 | 4 | Mg | 400
5 | Cu | 1000 | 5 | Cu | 1000 | 5 | Cu | 1000 | 5 | Cu | 1000 | 5 | Cu | 1000
6 | EDTA | 0 | 6 | EDTA | 25 | 6 | EDTA | 50 | 6 | EDTA | 75 | 6 | EDTA | 75
7 | H2O | 500 | 7 | H2O | 475 | 7 | H2O | 450 | 7 | H2O | 425 | 7 | H2O | 425

## AS031
ASO31 — remplissage des échantillons
Ordre d’ajout conservé. Tous les volumes ont été convertis en microlitres (uL) quand c’était lisible.
Échantillon 1 |  |  | Échantillon 2 |  |  | Échantillon 3 |  |  | Échantillon 4
Ordre | Réactif | Volume (uL) | Ordre | Réactif | Volume (uL) | Ordre | Réactif | Volume (uL) | Ordre | Réactif | Volume (uL)
1 | PEG | 750 | 1 | PEG | 750 | 1 | PEG | 750 | 1 | PEG | 750
2 | NP | 750 | 2 | NP | 750 | 2 | NP | 750 | 2 | NP | 750
3 | Mg | 400 | 3 | Mg | 400 | 3 | Mg | 400 | 3 | Mg | 400
4 | PAN | à vérifier | 4 | PAN | à vérifier | 4 | PAN | à vérifier | 4 | PAN | à vérifier
5 | EDTA | 0 | 5 | EDTA | 25 | 5 | EDTA | 50 | 5 | EDTA | 75
6 | Cu | 1000 | 6 | Cu | 1000 | 6 | Cu | 1000 | 6 | Cu | 1000
7 | H2O | 500 | 7 | H2O | à vérifier | 7 | H2O | à vérifier | 7 | H2O | à vérifier